## form 004
Applicant and manufacturer |  |  |  |  | general information | [9 empty] | Application and Pressure | [6 empty] | APE |  |  | process information | [6 empty] | welding information | [14 empty] | tapping tee |  |  |  | valve | [13 empty] | seal | [6 empty] | grease |  |  | marking |  |  |  |  | Resin |  |  |  | ACS |  | GRDF/RTE | technical file
applicant | country of the applicant | Site traccoding number | site number by Certigaz | country of the manufacturer | designation of product family | commercial brand | family code | product number | designation of product | external diameter of PE | designation of the part no PE | SDR | PE | traccoding resin | 1-G MOP | 2-W (ACS) PN | 3-W PN | 4-W PN | 4-PI PN | 5-ELEC - | Compatibility SDR pipe | APE number | root APE | link with other APE | process | body number of cavity | spigot end number of cavity | number of cavity for saddle, purge, end cap or stack | resin of welding area | Gd | total lenght/spigot end | pin connector (chimical analyze, alloy code, standard) | diameter and tolerance of pin connector | wire (chimical analyze, diameter, linear resistance, wire enameld or not) | Rmin (Ω) | Rnom (Ω) | Rmax (Ω) | welding voltage (V) | welding time at -10°C (s)/ minimal energy (kJ) | welding time at 23°C (s)/ nominal energy (kJ) | welding time at 45°C (s)/ maximal energy (kJ) | cooling time to 110°C (min) | cooling time to 70°C (min) | stopper | maximum diameter (only for family A) | metallic fitting stell or brass | cutter (raw material(s), diameter to cut the pipe) | tools to turn the cutter | type of stack for tapping tee | gas stop | type of saddle or purge | type of valve body | operating cap (type, raw material) | axis (type, raw material, dimension) | closing direction | type of valve stopper (spherical, conical, cylindrical) | form and diameter of obturating device (ball, cylinder, conic) | passage area | spigot ends of valve | thickness of spigot ends of valve | delta P (mbar) | flow with delta P (m3/h) | surname | ratio area : stopper/spigot ends | dimension of seal | raw material of seal | Hardness (shore A or DIDC) | family of seal | seal certificate EN549 + classes EN682 + classe EN681-1 + classe | body and certificate number of seal | validity date for seal | reference of grease | body and EN 377 certificate | validity date of certificate for grease | marking process on the accessory | NF marking process on the accessory | identification of the using group on the accessory | marking on the individual bag (if applicable) | marquaking on the packaging | manufacturer of resin | désignation of resin | NF114 resin certificate | resin digits in tracability code | ACS number | validity date for ACS | using permit by GRDF or RTE | technical file number and revision | date of technical file | laboratory and number of test report with index and date
demandeur | pays demandeur | n° trac coding site | n° site fab Certigaz | pays site de fabrication | Désignation famille | Marque commerciale | code Famille | Référence commerciale | Désignation | Æ ext. PE | Côté non PE | SDR | PE | code résine | 1-G MOP | 2-W (ACS) PN | 3-W PN | 4-W PN | 4-PI PN | 5-ELEC - | compatibilité SDR tube | N° APE | racine APE | lien avec un autre certificat APE | principe | nb d'empreintes du corps | nb d'empreintes des manchettes | nb d'empreintes de la selle, purge, bouchon ou fût | info matière zone soudage | Gd | longueur totale/ manchette | connecteur (code matière, alliage, norme) | diamètre et tolérance du connecteur | fils (alliage matière, diamètre, résistance linéique, vernis) | Rmin (Ω) | Rnom (Ω) | Rmax (Ω) | tension de soudage (V) | temps de soudage à -10°C (s)/ énergie mini (kJ) | temps de soudage à 23°C (s)/ énergie nom (kJ) | temps de soudage à 45°C (s)/ énergie max (kJ) | temps de refroidissement à 110°C (min) | temps de refroidissement à 70°C (min) | butée | Diamètre maxi (pour famille A) | raccords métalliques acier/laiton | perforateur (matière(s), diamètre de perçage) | clé manœuvre perfo | type de fût | déclencheur | type de purge ou selle | type corps robinet | carré de manœuvre (type, matière) | axe (type, matière, dimension) | sens de fermeture | sphère ou boisseau conique ou cylindrique | Æ sphère ou boisseau | Æ passage | manchette | épaisseur | delta P (mbar) | débit avec delta P (m3/h) | appelation passage | ratio section passage / section interne manchette | dimension joint | ref matière joint | dureté (shore A ou DIDC) | famille de joint | certif joint EN549 + classes EN682 + classe EN681-1 + classe | Organisme et N° certif | date validité certificat du joint | Graisse | organisme et n° certif EN377 | validité du certificat pour la graisse | process de marquage sur l'accessoire | NF et n° site Certigaz sur l'accessoire | identification des applications GAZ - EAU - Industrie - ELEC sur l'accessoires | marquage sur le sachet individuel (si applicable) | marquage sur le conditionnement | producteur résine corps ou tube | résine | n° certif résine NF114 | code ou repère résine sur raccord | N° ACS | validité ACS | Autorisation d'emploi GRDF or RTE | n° DT et révision | date DT | laboratoire n° rapport d'essais, révision et date
EXEMPLE 1 | FR | 01 | 1 | FR | Raccord à emboîtures électrosoudables | XXXXXX | A1 |  | manchon | 32 | - | 11 | 100 | N21 | 10 | 16 | 16 | 16 | na | na | 11 => 17 |  |  |  | bobinage sur noyau + injection | 4 |  |  | na | 1 |  | CW614N EN 12164 | 4 +/- 0.1 | Cu - Ø 0.60 mm - 0.06 Ω/m | [9 empty] | non |  | na | na | na | na | na | na | na |  |  | na | na |  | na | na | na |  |  |  | na |  | na | na | na | na | na | na |  |  |  | injection + étiquette traç/soudage | injection + sachet |  |  |  | Boréalis | Borsafe 3490 IM |  | 1421
EXEMPLE 2 | FR | 01 | 1 | FR | Raccord à emboîtures électrosoudables | XXXXXX | A1 |  | manchon | 125 | - | 11 | 100 | E01 | 10 | 16 | 16 | 16 | na | na | 7 => 17,6 |  |  |  | injection + insertion fils | 1 |  |  | na | 1 |  | CW614N EN 12164 | 4 +/- 0.1 | Cu - Ø 0.60 mm - 0.06 Ω/m | [9 empty] | amovible |  | na | na | na | na | na | na | na |  |  | na | na |  | na | na | na |  |  |  | na |  | na | na | na | na | na | na |  |  |  | injection + étiquette traç/soudage | étiquette |  |  |  | INEOS | Eltex TUB121 |  | 0501
EXEMPLE 3 | FR | 01 | 1 | FR | Raccord à emboîtures électrosoudables | XXXXXX | A1 |  | coude 90° | 63 | - | 11 | 100 | F05 | 10 | 16 | 16 | 16 | na | na | 9 => 17 |  |  |  | insert bobiné + injection | 4 |  |  | F05 | 1 |  | CW614N EN 12164 | 4 +/- 0.1 | Cu - Ø 0.60 mm - 0.06 Ω/m | [9 empty] | fixe |  | na | na | na | na | na | na | na |  |  | na | na |  | na | na | na |  |  |  | na |  | na | na | na | na | na | na |  |  |  | injection + étiquette traç/soudage | injection |  |  |  | TOTAL | HDPE XS10B |  | 0605
EXEMPLE 4 | FR | 01 | 1 | FR | Raccord à selle électrosoudable | XXXXXX | B1 |  | prise de branchement | 63x20 | - | 11 | 100 | F05 | 10 | 16 | 16 | 16 | na | na | 11 |  |  |  | nappe + injection | 2 |  |  | F05 | 1 |  | CW614N EN 12164 | 4 +/- 0.1 | Cu - Ø 0.60 mm - 0.06 Ω/m | [9 empty] | na | na | na | laiton diamètre 15 | H12 | fût 1 | na | na | na |  |  | na | na |  | na | na | na |  |  |  | na |  |  | 70 | NBR | EN682 GBL | [5 empty] | injection + étiquette traç/soudage | injection + sachet |  |  |  | TOTAL | HDPE XS10B |  | 0605
EXEMPLE 5 | FR | 01 | 1 | FR | Raccord à selle électrosoudable | XXXXXX | B1 |  | prise de branchement | 160x32 | - | 11 | 100 | F05 | 10 | 16 | 16 | 16 | na | na | 11 |  |  |  | nappe + injection selle + soudage fût | 1 |  |  | F05 | 2 |  | CW614N EN 12164 | 4 +/- 0.1 | Cu - Ø 0.60 mm - 0.06 Ω/m | [9 empty] | na | na | na | PA + inox diamètre 20 | H12 | fût 2 | na | na | na |  |  | na | na |  | na | na | na |  |  |  | na |  |  | 75 | HNBR | EN682 GBL EN549 H3B2 EN681-1 WA | [5 empty] | injection + étiquette traç/soudage | étiquette |  |  |  | TOTAL | HDPE XS10B |  | 0605
EXEMPLE 6 | FR | 01 | 1 | FR | Raccord à selle électrosoudable | XXXXXX | B1 |  | PBDI - D100 Pipelife | 160x32 | - | 11 | 100 | selon pdb | 4 | na | na | na | na | na | 11 |  |  |  | nappe + injection selle | 1 |  |  | F05 | 2 |  | CW614N EN 12164 | 4 +/- 0.1 | Cu - Ø 0.60 mm - 0.06 Ω/m | [9 empty] | na | na | na | PA + inox diamètre 20 | H12 | fût 2 | D100 Pipelife | na | na |  |  | na | na |  | na | na | na |  |  |  | na |  |  | 80 | NBR | EN682 GBL | [5 empty] | injection + étiquette traç/soudage | étiquette |  |  |  | na | na | na | na | na | na
EXEMPLE 7 | FR | 01 | 1 | FR | MBDI | XXXXXX | B1 |  | MBDI PE20 déclencheur D25 B&D | 20 |  | 11 | 80 | tube NF | 4 | na | na | na | na | na | 11 |  |  |  | tube PE + déclencheur | na |  |  | na | na |  | na | na | na | na | na | na | na | na | na | na | na | na | na | na | na | na | na | na | D25 B&D | na | na |  |  | na | na |  | na | na | na |  |  |  | na |  | na | na | na | na | na | na | na | na | na | na | étiquette |  |  |  | na | na | na | na | na | na
EXEMPLE 8 | FR | 01 | 1 | FR | Raccord à selle électrosoudable | XXXXXX | B2 |  | selle de dérivation | 110x63 | - | 11 | 100 | F05 | 10 | 16 | 16 | 16 | na | na | 11 |  |  |  | nappe + injection | 2 |  |  | F05 | 2 |  | CW614N EN 12164 | 4 +/- 0.1 | Cu - Ø 0.60 mm - 0.06 Ω/m | [9 empty] | na | na | na | na | na | na | na | na | na |  |  | na | na |  | na | na | na |  |  |  | na |  | na | na | na | na | na | na |  |  |  | injection + étiquette traç/soudage | étiquette |  |  |  | TOTAL | HDPE XS10B |  | 0605
EXEMPLE 9 | FR | 01 | 1 | FR | Raccord à bouts mâles | XXXXXX | C1 |  | bouchon | 32 | - | 11 | 100 | N21 | 10 | 16 | 16 | 16 | na | na | 11 |  |  |  | injection | 1 |  |  | na | 1 |  | na | na | na | na | na | na | na | na | na | na | na | na | na | na | na | na | na | na | na | na | na |  |  | na | na |  | na | na | na |  |  |  | na |  | na | na | na | na | na | na |  |  |  | injection | injection |  |  |  | Boréalis | Borsafe 3490 IM |  | 1421
EXEMPLE 10 | FR | 01 | 1 | FR | Raccord à bouts mâles | XXXXXX | C2 |  | bouchon | 110 | - | 17 | 100 | F05 | 10 | 16 | 16 | 16 | na | na | 17 |  |  |  | injection | 1 |  |  | na | 2 |  | na | na | na | na | na | na | na | na | na | na | na | na | na | na | na | na | na | na | na | na | na |  |  | na | na |  | na | na | na |  |  |  | na |  | na | na | na | na | na | na |  |  |  | injection | injection |  |  |  | TOTAL | HDPE XS10B |  | 0605
EXEMPLE 11 | FR | 01 | 1 | FR | raccord mécanique métallique | XXXXXX | D1 |  | raccord droit | 20 | à jonction sphéro-conique G3/4" | 11 |  |  | 10 | na | na | na | na | na | 11 |  |  |  | usinage | na |  |  | na | 1 |  | na | na | na | na | na | na | na | na | na | na | na | na | na | na | laiton | na | na | na | na | na | na |  |  | na | na |  | na | na | na |  |  |  | na |  |  |  |  | EN549 H3B2 | [5 empty] | matriçage | matriçage |  |  |  | na | na | na | na | na | na
EXEMPLE 12 | FR | 01 | 1 | FR | raccord mécanique métallique | XXXXXX | D1 |  | raccord droit | 63 | à bride PN10 | 11 |  |  | 10 | na | na | na | na | na | 11 |  |  |  | usinage | na |  |  | na | 1 |  | na | na | na | na | na | na | na | na | na | na | na | na | na | na | acier | na | na | na | na | na | na |  |  | na | na |  | na | na | na |  |  |  | na |  |  |  |  | EN549 H3B2 | [5 empty] | molette | micropercussion |  |  |  | na | na | na | na | na | na
EXEMPLE 13 | FR | 01 | 1 | FR | raccord mécanique plastique | XXXXXX | D2 |  | manchon | 20 | - | 11 | 100 | F05 | 10 | na | na | na | na | na | 11 |  |  |  | injection + soudage | na |  |  | na | 1 |  | na | na | na | na | na | na | na | na | na | na | na | na | na | na | na | na | na | na | na | na | na |  |  | na | na |  | na | na | na |  |  |  | na |  |  |  |  | EN549 H3B2 | [5 empty] | injection + étiquette traçabilité | injection + sachet |  |  |  | TOTAL | HDPE XS10B |  | 0605 | na | na
EXEMPLE 14 | FR | 01 | 1 | FR | raccord mécanique de transition | XXXXXX | D3 |  | raccord de transition PE/acier | 63 | - | 11 | 100 | tube NF | 8 | na | na | na | na | na | 11 |  |  |  | tube PE emmanché sur tube acier | na |  |  | na | 1 |  | na | na | na | na | na | na | na | na | na | na | na | na | na | na | acier | na | na | na | na | na | na |  |  | na | na |  | na | na | na |  |  |  | na |  |  |  |  | EN549 H3B2 | [5 empty] | micropercussion | micropercussion |  |  |  | na | na | na | na | na | na
EXEMPLE 15 | FR | 01 | 1 | FR | raccord mécanique de transition | XXXXXX | D3 |  | raccord de transition PE/acier | 20 | - | 11 | 100 | F05 | 10 | 16 | 16 | 16 | na | na | 11 |  |  |  | surmoulage | 1 |  |  | na | 1 |  | na | na | na | na | na | na | na | na | na | na | na | na | na | na | acier | na | na | na | na | na | na |  |  | na | na |  | na | na | na |  |  |  | na |  | na | na | na | na | na | na |  |  |  | injection + étiquette traç/soudage | injection |  |  |  | TOTAL | HDPE XS10B |  | 0605
EXEMPLE 16 | FR | 01 | 1 | FR | robinet | XXXXXX | E1 |  | robinet PE | 25 | - | 11 | 100 | F05 | na | 16 | 16 | 16 | na | na | 11 |  |  |  | injection + usinage + assemblage + soudage | 1 |  |  | na | 1 |  | na | na | na | na | na | na | na | na | na | na | na | na | na | na | na | na | na | na | na | na | corps 1 |  |  | antihoraire | sphère usinée |  | 55 | 63 | 5.8 |  |  |  | 99% |  |  |  |  | EN549 H3B2 | [5 empty] | injection + frappe | injection |  |  |  | TOTAL | HDPE XS10B |  | 0605
EXEMPLE 17 | FR | 01 | 1 | FR | robinet | XXXXXX | E1 |  | robinet PE | 63 | - | 11 | 100 | F05 | 10 | 16 | 16 | 16 | na | na | 11 |  |  |  | injection + usinage + assemblage + soudage | 1 |  |  | na | 1 |  | na | na | na | na | na | na | na | na | na | na | na | na | na | na | na | na | na | na | na | na | corps 1 |  |  | horaire | sphère usinée |  | 55 | 63 | 5.8 |  |  |  | 99% |  |  |  |  | EN549 H3B2 | [5 empty] | injection + frappe | injection | GAS WATER |  |  | TOTAL | HDPE XS10B |  | 0605
EXEMPLE 18 | FR | 01 | 1 | FR | robinet de prise en charge | XXXXXX | E2 |  | RPC | 160x63 | - | 11 | 100 | E01+F05 | 10 | na | na | na | na | na | 11 |  |  |  | injection + usinage + assemblage + soudage | 1 |  |  | F05 | 2 |  | CW614N EN 12164 | 4 +/- 0.1 | Cu - Ø 0.60 mm - 0.06 Ω/m | [9 empty] | na | na | na | na | na | na | na | sdd PLASSON PE100 F05 | corps 1 |  |  | horaire | sphère usinée |  | 48 | 63 | 5.8 |  |  |  | 87.21% |  |  |  |  | EN549 H3B2 | [5 empty] | injection + étiquette traç/soudage + frappe | micropercussion | GAS |  |  | INEOS TOTAL | Eltex TUB121 HDPE XS10B |  | 0501 0605 | na | na
EXEMPLE 19 | FR | 01 | 1 | FR | robinet de décompression | XXXXXX | E3 |  | robinet bipurge 32 | 110 | - | 11 | 100 | F05 | 10 | na | na | na | na | na | 11 |  |  |  | injection + usinage + assemblage + soudage | 1 |  |  | na | 2 |  | na | na | na | na | na | na | na | na | na | na | na | na | na | na | na | na | na | na | na | type A, tube NF, PE80, dn 32, SDR11 | corps 2 |  |  | horaire | sphère injectée + usinée |  | 35 | 63 | 5.8 |  |  |  | 46.37% |  |  |  |  | EN549 H3B2 | [5 empty] | injection + micropercussion | injection | WATER |  |  | TOTAL | HDPE XS10B |  | 0605 | na | na
EXEMPLE 20 | FR | 01 | 1 | FR | HOMOLOGATION Déclencheur | XXXXXX | H |  | déclencheur D100 | 32 | PBDI | NA | NA | NA | 4 | na | na | na | na | na | 11 |  |  |  | na | na |  |  | na | na |  | na | na | na | na | na | na | na | na | na | na | na | na | na | na | na | na | na | na | D100 Plasson | na | na |  |  | na | na |  | na | na | na |  |  |  | na |  | na | na | na | na | na | na | na | na | na | na | na |  |  |  | na | na | na | na | na | na
EXEMPLE 21 | FR | 01 | 1 | FR | Raccord à emboîtures électrosoudables | XXXXXX | A1 |  | manchon | 160 | - | 11 | 100 | H18 | na | na | na | na | na | oui | 11 |  |  |  | insert bobiné + injection | 1 | na | na | H18 | 2 | na | CW614N EN 12164 | 4 +/- 0.1 | Cu - Ø 0.60 mm - 0.06 Ω/m | [11 empty] | na | na | na | na | na | na | na | na | na | na | na | na | na | na | na |  |  | na | na | na | na | na | na | na | na | na | na | na | na | injection | injection | [6 empty] | 0818 | na | na
EXEMPLE 22 | FR | 01 | 1 | FR | raccord mécanique plastique | XXXXXX | D2 |  | raccord droit | 160 | - | 11 | 100 | H18 | na | na | na | na | na | oui | 11 |  |  |  | insert bobiné + injection | 1 | na | na | H18 | 2 | na | na | na | na | na | na | na | na | na | na | na | na | na | na | na | na | na | na | na | na | na | na | na | na | na | na | na | na | na | na |  |  | na | na | [7 empty] | na | na | na | injection | injection | [6 empty] | 0818 | na | na
Note on L2: for homologations of gasstop, write the using PBDI MBDI PBDI and MBDI
Note on AE2: dimension group : 1 : ≤75 2 : 75<dn≤225 3 : >225
Note on AS2: removable yes (permanetly) no na : not applicable
Note on AW2: hexagonal male tool : H10 - H12 - H17
Note on BO2: all raw material
Note on L3: pour les homologations de déclencheurs, indiquez le champ d'application MBDI et/ou PBDI
Note on O3: code traccoding de la résine ou tube PE NF ou NA
Note on AW3: clé mâle : H10, H12 ou H17
Note on BO3: indiquer toutes les matières si plusieurs sont utilisées